## UKS-МГ4
N | Дата | Время | Вид зависимости | Вид прозвучивания | Тип изделия | Материал | Кс | Скорость УЗК, м./с. | Время прохождения УЗК, Т, мкс. | База прозвучивания, L, мм. | Вне трещены, Т0, мкс. | По трещине, Т1, мкс. | Глубина трещены, h, мм. | Прочность R, МПа | Амплитуда А, Дб | Примечание
1 | 08.02.2021 | 10:30:39 | Базовая | Поверхностное | Изделие | Бетон тяжелый | 1 | 4000 | 24.2 | 121 | 0 | 0 | 0 | 46.1 | 0
2 | 08.02.2021 | 10:31:43 | Базовая | Поверхностное | Изделие | Бетон тяжелый | 1 | 4001 | 25.5 | 121 | 0 | 0 | 0 | 41.7 | 0
3 | 08.02.2021 | 10:32:49 | Базовая | Поверхностное | Изделие | Бетон тяжелый | 1 | 4002 | 25.7 | 121 | 0 | 0 | 0 | 41.2 | 0
4 | 08.02.2021 | 10:34:17 | Базовая | Поверхностное | Изделие | Бетон тяжелый | 1 | 4003 | 27.1 | 121 | 0 | 0 | 0 | 36.9 | 0
5 | 08.02.2021 | 10:35:28 | Базовая | Поверхностное | Изделие | Бетон тяжелый | 1 | 4004 | 27.6 | 121 | 0 | 0 | 0 | 35.6 | 0
6 | 08.02.2021 | 10:37:04 | Базовая | Поверхностное | Изделие | Бетон тяжелый | 1 | 4005 | 27.9 | 121 | 0 | 0 | 0 | 34.8 | 0
7 | 08.02.2021 | 10:38:34 | Базовая | Поверхностное | Изделие | Бетон тяжелый | 1 | 4006 | 25.9 | 121 | 0 | 0 | 0 | 40.6 | 0
8 | 08.02.2021 | 10:39:39 | Базовая | Поверхностное | Изделие | Бетон тяжелый | 1 | 4007 | 26.3 | 121 | 0 | 0 | 0 | 39.3 | 0
9 | 08.02.2021 | 10:40:40 | Базовая | Поверхностное | Изделие | Бетон тяжелый | 1 | 4008 | 25.7 | 121 | 0 | 0 | 0 | 41.1 | 0
10 | 08.02.2021 | 10:45:50 | Базовая | Поверхностное | Изделие | Бетон тяжелый | 1 | 4009 | 24.5 | 121 | 0 | 0 | 0 | 45.2 | 0
11 | 08.02.2021 | 10:46:58 | Базовая | Поверхностное | Изделие | Бетон тяжелый | 1 | 4010 | 25.1 | 121 | 0 | 0 | 0 | 43 | 0
12 | 08.02.2021 | 10:48:03 | Базовая | Поверхностное | Изделие | Бетон тяжелый | 1 | 4011 | 26.2 | 121 | 0 | 0 | 0 | 39.7 | 0
13 | 08.02.2021 | 10:49:27 | Базовая | Поверхностное | Изделие | Бетон тяжелый | 1 | 4200 | 27.3 | 121 | 0 | 0 | 0 | 36.3 | 0
14 | 08.02.2021 | 10:50:30 | Базовая | Поверхностное | Изделие | Бетон тяжелый | 1 | 4012 | 27.8 | 121 | 0 | 0 | 0 | 35 | 0
15 | 08.02.2021 | 10:51:33 | Базовая | Поверхностное | Изделие | Бетон тяжелый | 1 | 4013 | 29.1 | 121 | 0 | 0 | 0 | 31.5 | 0
16 | 08.02.2021 | 10:52:54 | Базовая | Поверхностное | Изделие | Бетон тяжелый | 1 | 4014 | 25.5 | 121 | 0 | 0 | 0 | 41.8 | 0
17 | 08.02.2021 | 10:54:35 | Базовая | Поверхностное | Изделие | Бетон тяжелый | 1 | 4015 | 24.9 | 121 | 0 | 0 | 0 | 43.7 | 0
18 | 08.02.2021 | 10:56:08 | Базовая | Поверхностное | Изделие | Бетон тяжелый | 1 | 4016 | 25.2 | 121 | 0 | 0 | 0 | 42.7 | 0
19 | 08.02.2021 | 10:57:18 | Базовая | Поверхностное | Изделие | Бетон тяжелый | 1 | 3968 | 26.2 | 121 | 0 | 0 | 0 | 39.5 | 0
20 | 08.02.2021 | 10:58:25 | Базовая | Поверхностное | Изделие | Бетон тяжелый | 1 | 4017 | 25.9 | 121 | 0 | 0 | 0 | 40.4 | 0
21 | 08.02.2021 | 10:59:30 | Базовая | Поверхностное | Изделие | Бетон тяжелый | 1 | 4018 | 26.2 | 121 | 0 | 0 | 0 | 39.6 | 0
22 | 08.02.2021 | 11:06:24 | Базовая | Поверхностное | Изделие | Бетон тяжелый | 1 | 4019 | 24.2 | 121 | 0 | 0 | 0 | 46.2 | 0
23 | 08.02.2021 | 11:07:44 | Базовая | Поверхностное | Изделие | Бетон тяжелый | 1 | 4020 | 24.3 | 121 | 0 | 0 | 0 | 45.7 | 0
24 | 08.02.2021 | 11:08:54 | Базовая | Поверхностное | Изделие | Бетон тяжелый | 1 | 4021 | 24.4 | 121 | 0 | 0 | 0 | 45.6 | 0
25 | 08.02.2021 | 11:10:15 | Базовая | Поверхностное | Изделие | Бетон тяжелый | 1 | 4022 | 23.7 | 121 | 0 | 0 | 0 | 48 | 0
26 | 08.02.2021 | 11:11:23 | Базовая | Поверхностное | Изделие | Бетон тяжелый | 1 | 4023 | 23.8 | 121 | 0 | 0 | 0 | 47.5 | 0
27 | 08.02.2021 | 11:12:29 | Базовая | Поверхностное | Изделие | Бетон тяжелый | 1 | 4024 | 23.6 | 121 | 0 | 0 | 0 | 48.6 | 0
28 | 08.02.2021 | 11:13:41 | Базовая | Поверхностное | Изделие | Бетон тяжелый | 1 | 4025 | 24.8 | 121 | 0 | 0 | 0 | 44.1 | 0
29 | 08.02.2021 | 11:14:48 | Базовая | Поверхностное | Изделие | Бетон тяжелый | 1 | 4026 | 24.9 | 121 | 0 | 0 | 0 | 43.8 | 0
30 | 08.02.2021 | 11:15:57 | Базовая | Поверхностное | Изделие | Бетон тяжелый | 1 | 4027 | 25.2 | 121 | 0 | 0 | 0 | 42.7 | 0
31 | 08.02.2021 | 11:17:02 | Базовая | Поверхностное | Изделие | Бетон тяжелый | 1 | 4028 | 25.6 | 121 | 0 | 0 | 0 | 41.4 | 0
32 | 08.02.2021 | 11:18:04 | Базовая | Поверхностное | Изделие | Бетон тяжелый | 1 | 4029 | 25 | 121 | 0 | 0 | 0 | 43.5 | 0
33 | 08.02.2021 | 11:19:06 | Базовая | Поверхностное | Изделие | Бетон тяжелый | 1 | 4030 | 25.5 | 121 | 0 | 0 | 0 | 41.8 | 0
34 | 08.02.2021 | 11:21:24 | Базовая | Поверхностное | Изделие | Бетон тяжелый | 1 | 4031 | 25.1 | 121 | 0 | 0 | 0 | 43.1 | 0
35 | 08.02.2021 | 11:22:26 | Базовая | Поверхностное | Изделие | Бетон тяжелый | 1 | 4032 | 24.6 | 121 | 0 | 0 | 0 | 45 | 0
36 | 08.02.2021 | 11:23:28 | Базовая | Поверхностное | Изделие | Бетон тяжелый | 1 | 4033 | 24.6 | 121 | 0 | 0 | 0 | 44.7 | 0
37 | 09.02.2021 | 09:13:33 | Базовая | Поверхностное | Изделие | Бетон тяжелый | 1 | 4034 | 29.4 | 121 | 0 | 0 | 0 | 0 | 0
38 | 09.02.2021 | 09:13:39 | Базовая | Поверхностное | Изделие | Бетон тяжелый | 1 | 4035 | 29.5 | 121 | 0 | 0 | 0 | 0 | 0
39 | 09.02.2021 | 09:13:45 | Базовая | Поверхностное | Изделие | Бетон тяжелый | 1 | 4036 | 30.9 | 121 | 0 | 0 | 0 | 0 | 0
40 | 09.02.2021 | 09:13:51 | Базовая | Поверхностное | Изделие | Бетон тяжелый | 1 | 4037 | 29.2 | 121 | 0 | 0 | 0 | 0 | 0
41 | 09.02.2021 | 09:13:57 | Базовая | Поверхностное | Изделие | Бетон тяжелый | 1 | 4038 | 35.1 | 121 | 0 | 0 | 0 | 0 | 0
42 | 09.02.2021 | 09:14:05 | Базовая | Поверхностное | Изделие | Бетон тяжелый | 1 | 4039 | 30.6 | 121 | 0 | 0 | 0 | 0 | 0
43 | 09.02.2021 | 09:14:12 | Базовая | Поверхностное | Изделие | Бетон тяжелый | 1 | 4040 | 30.1 | 121 | 0 | 0 | 0 | 0 | 0
44 | 09.02.2021 | 09:14:19 | Базовая | Поверхностное | Изделие | Бетон тяжелый | 1 | 4041 | 31.5 | 121 | 0 | 0 | 0 | 0 | 0
45 | 09.02.2021 | 09:14:26 | Базовая | Поверхностное | Изделие | Бетон тяжелый | 1 | 4042 | 28.4 | 121 | 0 | 0 | 0 | 0 | 0
46 | 09.02.2021 | 09:14:33 | Базовая | Поверхностное | Изделие | Бетон тяжелый | 1 | 4043 | 28.9 | 121 | 0 | 0 | 0 | 0 | 0
47 | 09.02.2021 | 09:14:39 | Базовая | Поверхностное | Изделие | Бетон тяжелый | 1 | 4044 | 29.1 | 121 | 0 | 0 | 0 | 0 | 0
48 | 09.02.2021 | 09:14:45 | Базовая | Поверхностное | Изделие | Бетон тяжелый | 1 | 4045 | 28.6 | 121 | 0 | 0 | 0 | 0 | 0
49 | 09.02.2021 | 09:14:52 | Базовая | Поверхностное | Изделие | Бетон тяжелый | 1 | 4046 | 28.4 | 121 | 0 | 0 | 0 | 0 | 0
50 | 09.02.2021 | 09:14:59 | Базовая | Поверхностное | Изделие | Бетон тяжелый | 1 | 4047 | 29 | 121 | 0 | 0 | 0 | 0 | 0
51 | 09.02.2021 | 09:15:06 | Базовая | Поверхностное | Изделие | Бетон тяжелый | 1 | 4600 | 28.5 | 121 | 0 | 0 | 0 | 0 | 0
52 | 09.02.2021 | 09:15:15 | Базовая | Поверхностное | Изделие | Бетон тяжелый | 1 | 4129 | 29.7 | 121 | 0 | 0 | 0 | 0 | 0
53 | 09.02.2021 | 09:15:33 | Базовая | Поверхностное | Изделие | Бетон тяжелый | 1 | 4498 | 30.7 | 121 | 0 | 0 | 0 | 0 | 0
54 | 09.02.2021 | 09:15:41 | Базовая | Поверхностное | Изделие | Бетон тяжелый | 1 | 4275 | 29 | 121 | 0 | 0 | 0 | 0 | 0
55 | 09.02.2021 | 09:15:50 | Базовая | Поверхностное | Изделие | Бетон тяжелый | 1 | 4143 | 28.7 | 121 | 0 | 0 | 0 | 0 | 0
56 | 09.02.2021 | 09:15:57 | Базовая | Поверхностное | Изделие | Бетон тяжелый | 1 | 4299 | 31.1 | 121 | 0 | 0 | 0 | 0 | 0
57 | 09.02.2021 | 09:16:04 | Базовая | Поверхностное | Изделие | Бетон тяжелый | 1 | 4230 | 29.2 | 121 | 0 | 0 | 0 | 0 | 0
58 | 09.02.2021 | 09:16:11 | Базовая | Поверхностное | Изделие | Бетон тяжелый | 1 | 4115 | 30.1 | 121 | 0 | 0 | 0 | 0 | 0
59 | 09.02.2021 | 09:16:18 | Базовая | Поверхностное | Изделие | Бетон тяжелый | 1 | 4481 | 30.3 | 121 | 0 | 0 | 0 | 0 | 0
60 | 09.02.2021 | 09:16:25 | Базовая | Поверхностное | Изделие | Бетон тяжелый | 1 | 4172 | 30.4 | 121 | 0 | 0 | 0 | 0 | 0
61 | 09.02.2021 | 09:16:33 | Базовая | Поверхностное | Изделие | Бетон тяжелый | 1 | 4416 | 27.1 | 121 | 0 | 0 | 0 | 0 | 0
62 | 09.02.2021 | 09:16:42 | Базовая | Поверхностное | Изделие | Бетон тяжелый | 1 | 4231 | 29 | 121 | 0 | 0 | 0 | 0 | 0
63 | 09.02.2021 | 09:16:49 | Базовая | Поверхностное | Изделие | Бетон тяжелый | 1 | 4321 | 29.9 | 121 | 0 | 0 | 0 | 0 | 0
64 | 09.02.2021 | 09:16:55 | Базовая | Поверхностное | Изделие | Бетон тяжелый | 1 | 4352 | 30.1 | 121 | 0 | 0 | 0 | 0 | 0
65 | 09.02.2021 | 09:17:01 | Базовая | Поверхностное | Изделие | Бетон тяжелый | 1 | 4353 | 28 | 121 | 0 | 0 | 0 | 0 | 0
66 | 09.02.2021 | 09:17:09 | Базовая | Поверхностное | Изделие | Бетон тяжелый | 1 | 4216 | 27.1 | 121 | 0 | 0 | 0 | 0 | 0
67 | 09.02.2021 | 09:17:18 | Базовая | Поверхностное | Изделие | Бетон тяжелый | 1 | 4336 | 30.1 | 121 | 0 | 0 | 0 | 0 | 0
68 | 09.02.2021 | 09:17:26 | Базовая | Поверхностное | Изделие | Бетон тяжелый | 1 | 4322 | 27.7 | 121 | 0 | 0 | 0 | 0 | 0
69 | 09.02.2021 | 09:17:35 | Базовая | Поверхностное | Изделие | Бетон тяжелый | 1 | 4400 | 27.9 | 121 | 0 | 0 | 0 | 0 | 0
70 | 09.02.2021 | 09:19:43 | Базовая | Поверхностное | Изделие | Бетон тяжелый | 1 | 4401 | 28.4 | 121 | 0 | 0 | 0 | 0 | 0
71 | 09.02.2021 | 09:19:59 | Базовая | Поверхностное | Изделие | Бетон тяжелый | 1 | 4158 | 28.7 | 121 | 0 | 0 | 0 | 0 | 0
72 | 09.02.2021 | 09:20:09 | Базовая | Поверхностное | Изделие | Бетон тяжелый | 1 | 4217 | 29.9 | 121 | 0 | 0 | 0 | 0 | 0
73 | 09.02.2021 | 09:20:20 | Базовая | Поверхностное | Изделие | Бетон тяжелый | 1 | 4384 | 28.2 | 121 | 0 | 0 | 0 | 0 | 0
74 | 09.02.2021 | 09:20:34 | Базовая | Поверхностное | Изделие | Бетон тяжелый | 1 | 4402 | 28.5 | 121 | 0 | 0 | 0 | 0 | 0
75 | 09.02.2021 | 09:20:40 | Базовая | Поверхностное | Изделие | Бетон тяжелый | 1 | 4464 | 30.3 | 121 | 0 | 0 | 0 | 0 | 0
76 | 09.02.2021 | 09:20:47 | Базовая | Поверхностное | Изделие | Бетон тяжелый | 1 | 4618 | 30 | 121 | 0 | 0 | 0 | 0 | 0
77 | 09.02.2021 | 09:20:56 | Базовая | Поверхностное | Изделие | Бетон тяжелый | 1 | 4636 | 28.3 | 121 | 0 | 0 | 0 | 0 | 0
78 | 09.02.2021 | 09:21:08 | Базовая | Поверхностное | Изделие | Бетон тяжелый | 1 | 4150 | 27.7 | 121 | 0 | 0 | 0 | 0 | 0
79 | 09.02.2021 | 09:21:16 | Базовая | Поверхностное | Изделие | Бетон тяжелый | 1 | 3980 | 28.7 | 121 | 0 | 0 | 0 | 0 | 0
80 | 09.02.2021 | 09:21:26 | Базовая | Поверхностное | Изделие | Бетон тяжелый | 1 | 4232 | 28 | 121 | 0 | 0 | 0 | 0 | 0
81 | 09.02.2021 | 09:21:44 | Базовая | Поверхностное | Изделие | Бетон тяжелый | 1 | 4245 | 28.1 | 121 | 0 | 0 | 0 | 0 | 0
82 | 09.02.2021 | 09:21:59 | Базовая | Поверхностное | Изделие | Бетон тяжелый | 1 | 4290 | 28.5 | 121 | 0 | 0 | 0 | 0 | 0
83 | 09.02.2021 | 09:22:07 | Базовая | Поверхностное | Изделие | Бетон тяжелый | 1 | 4291 | 26.3 | 121 | 0 | 0 | 0 | 0 | 0
84 | 09.02.2021 | 09:22:25 | Базовая | Поверхностное | Изделие | Бетон тяжелый | 1 | 4260 | 28.2 | 121 | 0 | 0 | 0 | 0 | 0
85 | 09.02.2021 | 09:22:33 | Базовая | Поверхностное | Изделие | Бетон тяжелый | 1 | 4292 | 27.8 | 121 | 0 | 0 | 0 | 0 | 0
86 | 09.02.2021 | 09:22:42 | Базовая | Поверхностное | Изделие | Бетон тяжелый | 1 | 4074 | 31 | 121 | 0 | 0 | 0 | 0 | 0
87 | 09.02.2021 | 09:22:46 | Базовая | Поверхностное | Изделие | Бетон тяжелый | 1 | 4101 | 29.4 | 121 | 0 | 0 | 0 | 0 | 0
88 | 09.02.2021 | 09:32:12 | Базовая | Поверхностное | Изделие | Бетон тяжелый | 1 | 4385 | 33.4 | 121 | 0 | 0 | 0 | 0 | 0
89 | 09.02.2021 | 09:32:21 | Базовая | Поверхностное | Изделие | Бетон тяжелый | 1 | 4337 | 18.3 | 121 | 0 | 0 | 0 | 0 | 0
90 | 09.02.2021 | 09:32:30 | Базовая | Поверхностное | Изделие | Бетон тяжелый | 1 | 4046 | 31.8 | 121 | 0 | 0 | 0 | 0 | 0
91 | 09.02.2021 | 09:32:37 | Базовая | Поверхностное | Изделие | Бетон тяжелый | 1 | 4465 | 18.5 | 121 | 0 | 0 | 0 | 0 | 0
92 | 09.02.2021 | 09:32:44 | Базовая | Поверхностное | Изделие | Бетон тяжелый | 1 | 4166 | 33.5 | 121 | 0 | 0 | 0 | 0 | 0
93 | 09.02.2021 | 09:32:53 | Базовая | Поверхностное | Изделие | Бетон тяжелый | 1 | 4114 | 17.8 | 121 | 0 | 0 | 0 | 0 | 0
94 | 09.02.2021 | 09:32:57 | Базовая | Поверхностное | Изделие | Бетон тяжелый | 1 | 4102 | 17.4 | 121 | 0 | 0 | 0 | 0 | 0
95 | 09.02.2021 | 09:33:06 | Базовая | Поверхностное | Изделие | Бетон тяжелый | 1 | 4103 | 33.9 | 121 | 0 | 0 | 0 | 0 | 0
96 | 09.02.2021 | 09:33:11 | Базовая | Поверхностное | Изделие | Бетон тяжелый | 1 | 4104 | 32.1 | 121 | 0 | 0 | 0 | 0 | 0
97 | 09.02.2021 | 09:33:18 | Базовая | Поверхностное | Изделие | Бетон тяжелый | 1 | 4323 | 32 | 121 | 0 | 0 | 0 | 0 | 0
98 | 09.02.2021 | 09:33:22 | Базовая | Поверхностное | Изделие | Бетон тяжелый | 1 | 4324 | 31.9 | 121 | 0 | 0 | 0 | 0 | 0
99 | 09.02.2021 | 09:33:26 | Базовая | Поверхностное | Изделие | Бетон тяжелый | 1 | 4186 | 32 | 121 | 0 | 0 | 0 | 0 | 0
100 | 09.02.2021 | 09:33:35 | Базовая | Поверхностное | Изделие | Бетон тяжелый | 1 | 4173 | 30.6 | 121 | 0 | 0 | 0 | 0 | 0
101 | 09.02.2021 | 09:33:39 | Базовая | Поверхностное | Изделие | Бетон тяжелый | 1 | 3981 | 30.5 | 121 | 0 | 0 | 0 | 0 | 0
102 | 09.02.2021 | 09:33:42 | Базовая | Поверхностное | Изделие | Бетон тяжелый | 1 | 3980 | 30.6 | 121 | 0 | 0 | 0 | 0 | 0
103 | 09.02.2021 | 09:33:47 | Базовая | Поверхностное | Изделие | Бетон тяжелый | 1 | 4253 | 30.1 | 121 | 0 | 0 | 0 | 0 | 0
104 | 09.02.2021 | 09:33:57 | Базовая | Поверхностное | Изделие | Бетон тяжелый | 1 | 4255 | 30.8 | 121 | 0 | 0 | 0 | 0 | 0
105 | 09.02.2021 | 09:34:02 | Базовая | Поверхностное | Изделие | Бетон тяжелый | 1 | 4198 | 30.3 | 121 | 0 | 0 | 0 | 0 | 0
106 | 09.02.2021 | 09:34:06 | Базовая | Поверхностное | Изделие | Бетон тяжелый | 1 | 4306 | 30.4 | 121 | 0 | 0 | 0 | 0 | 0
107 | 09.02.2021 | 09:34:15 | Базовая | Поверхностное | Изделие | Бетон тяжелый | 1 | 4245 | 29.7 | 121 | 0 | 0 | 0 | 0 | 0
108 | 09.02.2021 | 09:34:19 | Базовая | Поверхностное | Изделие | Бетон тяжелый | 1 | 4618 | 30.6 | 121 | 0 | 0 | 0 | 0 | 0
109 | 09.02.2021 | 09:34:24 | Базовая | Поверхностное | Изделие | Бетон тяжелый | 1 | 4548 | 32 | 121 | 0 | 0 | 0 | 0 | 0
110 | 09.02.2021 | 09:34:33 | Базовая | Поверхностное | Изделие | Бетон тяжелый | 1 | 4619 | 31.6 | 121 | 0 | 0 | 0 | 0 | 0
111 | 09.02.2021 | 09:34:38 | Базовая | Поверхностное | Изделие | Бетон тяжелый | 1 | 4129 | 31.5 | 121 | 0 | 0 | 0 | 0 | 0
112 | 09.02.2021 | 09:34:43 | Базовая | Поверхностное | Изделие | Бетон тяжелый | 1 | 4307 | 32.1 | 121 | 0 | 0 | 0 | 0 | 0
113 | 09.02.2021 | 09:34:53 | Базовая | Поверхностное | Изделие | Бетон тяжелый | 1 | 4321 | 32 | 121 | 0 | 0 | 0 | 0 | 0
114 | 09.02.2021 | 09:35:02 | Базовая | Поверхностное | Изделие | Бетон тяжелый | 1 | 4224 | 33.4 | 121 | 0 | 0 | 0 | 0 | 0
115 | 09.02.2021 | 09:35:12 | Базовая | Поверхностное | Изделие | Бетон тяжелый | 1 | 4046 | 32 | 121 | 0 | 0 | 0 | 0 | 0
116 | 09.02.2021 | 09:35:16 | Базовая | Поверхностное | Изделие | Бетон тяжелый | 1 | 4290 | 30 | 121 | 0 | 0 | 0 | 0 | 0
117 | 09.02.2021 | 09:35:20 | Базовая | Поверхностное | Изделие | Бетон тяжелый | 1 | 4275 | 30 | 121 | 0 | 0 | 0 | 0 | 0
118 | 09.02.2021 | 09:35:24 | Базовая | Поверхностное | Изделие | Бетон тяжелый | 1 | 4308 | 30 | 121 | 0 | 0 | 0 | 0 | 0
119 | 09.02.2021 | 09:35:27 | Базовая | Поверхностное | Изделие | Бетон тяжелый | 1 | 4276 | 29.9 | 121 | 0 | 0 | 0 | 0 | 0
120 | 09.02.2021 | 09:35:33 | Базовая | Поверхностное | Изделие | Бетон тяжелый | 1 | 4481 | 31.4 | 121 | 0 | 0 | 0 | 0 | 0
121 | 09.02.2021 | 09:35:38 | Базовая | Поверхностное | Изделие | Бетон тяжелый | 1 | 4158 | 30.4 | 121 | 0 | 0 | 0 | 0 | 0
122 | 09.02.2021 | 09:42:16 | Базовая | Поверхностное | Изделие | Бетон тяжелый | 1 | 4186 | 25.7 | 121 | 0 | 0 | 0 | 0 | 0
123 | 09.02.2021 | 09:42:27 | Базовая | Поверхностное | Изделие | Бетон тяжелый | 1 | 4400 | 28.2 | 121 | 0 | 0 | 0 | 0 | 0
124 | 09.02.2021 | 09:42:30 | Базовая | Поверхностное | Изделие | Бетон тяжелый | 1 | 4384 | 27.5 | 121 | 0 | 0 | 0 | 0 | 0
125 | 09.02.2021 | 09:42:35 | Базовая | Поверхностное | Изделие | Бетон тяжелый | 1 | 4322 | 28.7 | 121 | 0 | 0 | 0 | 0 | 0
126 | 09.02.2021 | 09:42:43 | Базовая | Поверхностное | Изделие | Бетон тяжелый | 1 | 4323 | 27.9 | 121 | 0 | 0 | 0 | 0 | 0
127 | 09.02.2021 | 09:42:48 | Базовая | Поверхностное | Изделие | Бетон тяжелый | 1 | 4482 | 26.5 | 121 | 0 | 0 | 0 | 0 | 0
128 | 09.02.2021 | 09:42:55 | Базовая | Поверхностное | Изделие | Бетон тяжелый | 1 | 4019 | 29.2 | 121 | 0 | 0 | 0 | 0 | 0
129 | 09.02.2021 | 09:43:02 | Базовая | Поверхностное | Изделие | Бетон тяжелый | 1 | 4172 | 28.2 | 121 | 0 | 0 | 0 | 0 | 0
130 | 09.02.2021 | 09:43:07 | Базовая | Поверхностное | Изделие | Бетон тяжелый | 1 | 4448 | 26.3 | 121 | 0 | 0 | 0 | 0 | 0
131 | 09.02.2021 | 09:43:36 | Базовая | Поверхностное | Изделие | Бетон тяжелый | 1 | 4159 | 27.5 | 121 | 0 | 0 | 0 | 0 | 0
132 | 09.02.2021 | 09:43:40 | Базовая | Поверхностное | Изделие | Бетон тяжелый | 1 | 4033 | 28.8 | 121 | 0 | 0 | 0 | 0 | 0
133 | 09.02.2021 | 09:43:45 | Базовая | Поверхностное | Изделие | Бетон тяжелый | 1 | 4260 | 26.7 | 121 | 0 | 0 | 0 | 0 | 0
134 | 09.02.2021 | 09:43:49 | Базовая | Поверхностное | Изделие | Бетон тяжелый | 1 | 4034 | 26.7 | 121 | 0 | 0 | 0 | 0 | 0
135 | 09.02.2021 | 09:43:53 | Базовая | Поверхностное | Изделие | Бетон тяжелый | 1 | 4115 | 28.7 | 121 | 0 | 0 | 0 | 0 | 0
136 | 09.02.2021 | 09:43:58 | Базовая | Поверхностное | Изделие | Бетон тяжелый | 1 | 4111 | 28.2 | 121 | 0 | 0 | 0 | 0 | 0
137 | 09.02.2021 | 09:44:03 | Базовая | Поверхностное | Изделие | Бетон тяжелый | 1 | 4193 | 27.3 | 121 | 0 | 0 | 0 | 0 | 0
138 | 09.02.2021 | 09:44:50 | Базовая | Поверхностное | Изделие | Бетон тяжелый | 1 | 4047 | 25.3 | 121 | 0 | 0 | 0 | 0 | 0
139 | 09.02.2021 | 09:44:55 | Базовая | Поверхностное | Изделие | Бетон тяжелый | 1 | 4020 | 25.4 | 121 | 0 | 0 | 0 | 0 | 0
140 | 09.02.2021 | 09:45:00 | Базовая | Поверхностное | Изделие | Бетон тяжелый | 1 | 4432 | 27.3 | 121 | 0 | 0 | 0 | 0 | 0
141 | 09.02.2021 | 09:45:05 | Базовая | Поверхностное | Изделие | Бетон тяжелый | 1 | 4021 | 40.9 | 121 | 0 | 0 | 0 | 0 | 0
142 | 09.02.2021 | 09:45:13 | Базовая | Поверхностное | Изделие | Бетон тяжелый | 1 | 4130 | 24.5 | 121 | 0 | 0 | 0 | 0 | 0
143 | 09.02.2021 | 09:45:17 | Базовая | Поверхностное | Изделие | Бетон тяжелый | 1 | 4261 | 24.4 | 121 | 0 | 0 | 0 | 0 | 0
144 | 09.02.2021 | 09:45:22 | Базовая | Поверхностное | Изделие | Бетон тяжелый | 1 | 4048 | 24.7 | 121 | 0 | 0 | 0 | 0 | 0
145 | 09.02.2021 | 09:45:30 | Базовая | Поверхностное | Изделие | Бетон тяжелый | 1 | 4324 | 25 | 121 | 0 | 0 | 0 | 0 | 0
146 | 09.02.2021 | 09:45:35 | Базовая | Поверхностное | Изделие | Бетон тяжелый | 1 | 4116 | 25.1 | 121 | 0 | 0 | 0 | 0 | 0
147 | 09.02.2021 | 09:46:06 | Базовая | Поверхностное | Изделие | Бетон тяжелый | 1 | 4230 | 24.9 | 121 | 0 | 0 | 0 | 0 | 0
148 | 09.02.2021 | 09:46:24 | Базовая | Поверхностное | Изделие | Бетон тяжелый | 1 | 4173 | 25.2 | 121 | 0 | 0 | 0 | 0 | 0
149 | 09.02.2021 | 09:46:33 | Базовая | Поверхностное | Изделие | Бетон тяжелый | 1 | 4174 | 26.8 | 121 | 0 | 0 | 0 | 0 | 0
150 | 09.02.2021 | 09:46:41 | Базовая | Поверхностное | Изделие | Бетон тяжелый | 1 | 4246 | 36.3 | 121 | 0 | 0 | 0 | 0 | 0
151 | 09.02.2021 | 09:46:48 | Базовая | Поверхностное | Изделие | Бетон тяжелый | 1 | 4035 | 28.2 | 121 | 0 | 0 | 0 | 0 | 0
152 | 09.02.2021 | 09:46:53 | Базовая | Поверхностное | Изделие | Бетон тяжелый | 1 | 4006 | 25.2 | 121 | 0 | 0 | 0 | 0 | 0
153 | 09.02.2021 | 09:47:34 | Базовая | Поверхностное | Изделие | Бетон тяжелый | 1 | 3967 | 27.9 | 121 | 0 | 0 | 0 | 0 | 0
154 | 09.02.2021 | 09:48:46 | Базовая | Поверхностное | Изделие | Бетон тяжелый | 1 | 3928 | 30.9 | 121 | 0 | 0 | 0 | 0 | 0
155 | 09.02.2021 | 09:48:50 | Базовая | Поверхностное | Изделие | Бетон тяжелый | 1 | 3929 | 30.5 | 121 | 0 | 0 | 0 | 0 | 0
156 | 09.02.2021 | 09:48:58 | Базовая | Поверхностное | Изделие | Бетон тяжелый | 1 | 3993 | 44 | 121 | 0 | 0 | 0 | 0 | 0
157 | 09.02.2021 | 09:49:03 | Базовая | Поверхностное | Изделие | Бетон тяжелый | 1 | 3980 | 40.4 | 121 | 0 | 0 | 0 | 0 | 0
158 | 09.02.2021 | 09:49:10 | Базовая | Поверхностное | Изделие | Бетон тяжелый | 1 | 3941 | 39.9 | 121 | 0 | 0 | 0 | 0 | 0
159 | 09.02.2021 | 09:49:25 | Базовая | Поверхностное | Изделие | Бетон тяжелый | 1 | 4158 | 31 | 121 | 0 | 0 | 0 | 0 | 0
160 | 09.02.2021 | 09:49:29 | Базовая | Поверхностное | Изделие | Бетон тяжелый | 1 | 4087 | 29.6 | 121 | 0 | 0 | 0 | 0 | 0
161 | 09.02.2021 | 09:49:33 | Базовая | Поверхностное | Изделие | Бетон тяжелый | 1 | 4232 | 29.6 | 121 | 0 | 0 | 0 | 0 | 0
162 | 09.02.2021 | 10:13:55 | Базовая | Поверхностное | Изделие | Бетон тяжелый | 1 | 4214 | 33 | 121 | 0 | 0 | 0 | 0 | 0
163 | 09.02.2021 | 10:13:59 | Базовая | Поверхностное | Изделие | Бетон тяжелый | 1 | 4192 | 29.8 | 121 | 0 | 0 | 0 | 0 | 0
164 | 09.02.2021 | 10:14:25 | Базовая | Поверхностное | Изделие | Бетон тяжелый | 1 | 4117 | 57.9 | 121 | 0 | 0 | 0 | 0 | 0
165 | 09.02.2021 | 10:14:29 | Базовая | Поверхностное | Изделие | Бетон тяжелый | 1 | 4157 | 31.4 | 121 | 0 | 0 | 0 | 0 | 0
166 | 09.02.2021 | 10:14:37 | Базовая | Поверхностное | Изделие | Бетон тяжелый | 1 | 4172 | 31 | 121 | 0 | 0 | 0 | 0 | 0
167 | 09.02.2021 | 10:14:44 | Базовая | Поверхностное | Изделие | Бетон тяжелый | 1 | 4211 | 30.4 | 121 | 0 | 0 | 0 | 0 | 0
168 | 09.02.2021 | 10:14:52 | Базовая | Поверхностное | Изделие | Бетон тяжелый | 1 | 3967 | 30.4 | 121 | 0 | 0 | 0 | 0 | 0
169 | 09.02.2021 | 10:14:58 | Базовая | Поверхностное | Изделие | Бетон тяжелый | 1 | 4212 | 30 | 121 | 0 | 0 | 0 | 0 | 0
170 | 09.02.2021 | 10:15:04 | Базовая | Поверхностное | Изделие | Бетон тяжелый | 1 | 4180 | 30.5 | 121 | 0 | 0 | 0 | 0 | 0
171 | 09.02.2021 | 10:15:13 | Базовая | Поверхностное | Изделие | Бетон тяжелый | 1 | 4143 | 29.6 | 121 | 0 | 0 | 0 | 0 | 0
172 | 09.02.2021 | 10:15:20 | Базовая | Поверхностное | Изделие | Бетон тяжелый | 1 | 4006 | 31.5 | 121 | 0 | 0 | 0 | 0 | 0
173 | 09.02.2021 | 10:15:29 | Базовая | Поверхностное | Изделие | Бетон тяжелый | 1 | 4088 | 31.4 | 121 | 0 | 0 | 0 | 0 | 0
174 | 09.02.2021 | 10:15:35 | Базовая | Поверхностное | Изделие | Бетон тяжелый | 1 | 3954 | 31.4 | 121 | 0 | 0 | 0 | 0 | 0
175 | 09.02.2021 | 10:15:40 | Базовая | Поверхностное | Изделие | Бетон тяжелый | 1 | 4159 | 31.6 | 121 | 0 | 0 | 0 | 0 | 0
176 | 09.02.2021 | 10:15:44 | Базовая | Поверхностное | Изделие | Бетон тяжелый | 1 | 3903 | 31.5 | 121 | 0 | 0 | 0 | 0 | 0
177 | 09.02.2021 | 10:15:47 | Базовая | Поверхностное | Изделие | Бетон тяжелый | 1 | 4173 | 32.2 | 121 | 0 | 0 | 0 | 0 | 0
178 | 09.02.2021 | 10:15:56 | Базовая | Поверхностное | Изделие | Бетон тяжелый | 1 | 4259 | 30.9 | 121 | 0 | 0 | 0 | 0 | 0
179 | 09.02.2021 | 10:16:03 | Базовая | Поверхностное | Изделие | Бетон тяжелый | 1 | 4115 | 31 | 121 | 0 | 0 | 0 | 0 | 0
180 | 09.02.2021 | 10:16:07 | Базовая | Поверхностное | Изделие | Бетон тяжелый | 1 | 4216 | 30.9 | 121 | 0 | 0 | 0 | 0 | 0
181 | 09.02.2021 | 10:16:15 | Базовая | Поверхностное | Изделие | Бетон тяжелый | 1 | 4321 | 32 | 121 | 0 | 0 | 0 | 0 | 0
182 | 09.02.2021 | 10:16:18 | Базовая | Поверхностное | Изделие | Бетон тяжелый | 1 | 3942 | 31.9 | 121 | 0 | 0 | 0 | 0 | 0
183 | 09.02.2021 | 10:16:27 | Базовая | Поверхностное | Изделие | Бетон тяжелый | 1 | 4019 | 34.5 | 121 | 0 | 0 | 0 | 0 | 0
184 | 09.02.2021 | 10:16:32 | Базовая | Поверхностное | Изделие | Бетон тяжелый | 1 | 4258 | 31 | 121 | 0 | 0 | 0 | 0 | 0
185 | 09.02.2021 | 10:16:39 | Базовая | Поверхностное | Изделие | Бетон тяжелый | 1 | 3968 | 32.1 | 121 | 0 | 0 | 0 | 0 | 0
186 | 09.02.2021 | 10:16:45 | Базовая | Поверхностное | Изделие | Бетон тяжелый | 1 | 4149 | 29.7 | 121 | 0 | 0 | 0 | 0 | 0
187 | 09.02.2021 | 10:16:49 | Базовая | Поверхностное | Изделие | Бетон тяжелый | 1 | 4161 | 29.8 | 121 | 0 | 0 | 0 | 0 | 0
188 | 09.02.2021 | 10:16:56 | Базовая | Поверхностное | Изделие | Бетон тяжелый | 1 | 4368 | 34.4 | 121 | 0 | 0 | 0 | 0 | 0
189 | 09.02.2021 | 10:17:02 | Базовая | Поверхностное | Изделие | Бетон тяжелый | 1 | 4260 | 33.8 | 121 | 0 | 0 | 0 | 0 | 0
190 | 09.02.2021 | 10:17:09 | Базовая | Поверхностное | Изделие | Бетон тяжелый | 1 | 4116 | 30.7 | 121 | 0 | 0 | 0 | 0 | 0
191 | 09.02.2021 | 10:17:13 | Базовая | Поверхностное | Изделие | Бетон тяжелый | 1 | 4369 | 30.6 | 121 | 0 | 0 | 0 | 0 | 0
192 | 09.02.2021 | 10:17:20 | Базовая | Поверхностное | Изделие | Бетон тяжелый | 1 | 4129 | 31.6 | 121 | 0 | 0 | 0 | 0 | 0
193 | 09.02.2021 | 10:17:25 | Базовая | Поверхностное | Изделие | Бетон тяжелый | 1 | 4160 | 33.1 | 121 | 0 | 0 | 0 | 0 | 0
194 | 09.02.2021 | 10:17:32 | Базовая | Поверхностное | Изделие | Бетон тяжелый | 1 | 4156 | 30.4 | 121 | 0 | 0 | 0 | 0 | 0
195 | 09.02.2021 | 10:17:44 | Базовая | Поверхностное | Изделие | Бетон тяжелый | 1 | 4182 | 31.6 | 121 | 0 | 0 | 0 | 0 | 0
196 | 09.02.2021 | 10:17:49 | Базовая | Поверхностное | Изделие | Бетон тяжелый | 1 | 4370 | 29.2 | 121 | 0 | 0 | 0 | 0 | 0
197 | 09.02.2021 | 10:17:57 | Базовая | Поверхностное | Изделие | Бетон тяжелый | 1 | 3915 | 31.9 | 121 | 0 | 0 | 0 | 0 | 0
198 | 09.02.2021 | 10:18:01 | Базовая | Поверхностное | Изделие | Бетон тяжелый | 1 | 4020 | 31 | 121 | 0 | 0 | 0 | 0 | 0
199 | 09.02.2021 | 10:18:04 | Базовая | Поверхностное | Изделие | Бетон тяжелый | 1 | 4230 | 32.1 | 121 | 0 | 0 | 0 | 0 | 0
200 | 09.02.2021 | 10:18:16 | Базовая | Поверхностное | Изделие | Бетон тяжелый | 1 | 3981 | 32.5 | 121 | 0 | 0 | 0 | 0 | 0
201 | 09.02.2021 | 10:18:20 | Базовая | Поверхностное | Изделие | Бетон тяжелый | 1 | 4206 | 20.1 | 121 | 0 | 0 | 0 | 0 | 0
202 | 09.02.2021 | 10:18:27 | Базовая | Поверхностное | Изделие | Бетон тяжелый | 1 | 4206 | 31.5 | 121 | 0 | 0 | 0 | 0 | 0
203 | 09.02.2021 | 10:18:30 | Базовая | Поверхностное | Изделие | Бетон тяжелый | 1 | 4206 | 32.1 | 121 | 0 | 0 | 0 | 0 | 0
204 | 09.02.2021 | 10:18:39 | Базовая | Поверхностное | Изделие | Бетон тяжелый | 1 | 4206 | 31.8 | 121 | 0 | 0 | 0 | 0 | 0
205 | 09.02.2021 | 10:18:42 | Базовая | Поверхностное | Изделие | Бетон тяжелый | 1 | 4206 | 31.7 | 121 | 0 | 0 | 0 | 0 | 0
206 | 09.02.2021 | 10:18:48 | Базовая | Поверхностное | Изделие | Бетон тяжелый | 1 | 4206 | 32.7 | 121 | 0 | 0 | 0 | 0 | 0
207 | 09.02.2021 | 10:18:52 | Базовая | Поверхностное | Изделие | Бетон тяжелый | 1 | 4206 | 32.9 | 121 | 0 | 0 | 0 | 0 | 0
208 | 09.02.2021 | 10:18:56 | Базовая | Поверхностное | Изделие | Бетон тяжелый | 1 | 4206 | 34.9 | 121 | 0 | 0 | 0 | 0 | 0
209 | 09.02.2021 | 10:19:00 | Базовая | Поверхностное | Изделие | Бетон тяжелый | 1 | 4206 | 34.9 | 121 | 0 | 0 | 0 | 0 | 0
210 | 09.02.2021 | 10:19:06 | Базовая | Поверхностное | Изделие | Бетон тяжелый | 1 | 4206 | 34.2 | 121 | 0 | 0 | 0 | 0 | 0
211 | 09.02.2021 | 10:19:10 | Базовая | Поверхностное | Изделие | Бетон тяжелый | 1 | 4206 | 34 | 121 | 0 | 0 | 0 | 0 | 0
212 | 09.02.2021 | 10:19:15 | Базовая | Поверхностное | Изделие | Бетон тяжелый | 1 | 4206 | 33.9 | 121 | 0 | 0 | 0 | 0 | 0
213 | 09.02.2021 | 10:19:19 | Базовая | Поверхностное | Изделие | Бетон тяжелый | 1 | 4206 | 21.5 | 121 | 0 | 0 | 0 | 0 | 0