## Град 15-18.04.20
Построение градуировочной зависимости для определения прочности бетона косвенным методом ультразвукового контроля
среднее | 45.84231 | 52.98243 | [11 empty] | 52.98243
сумма | 1191.9 | 1377.543 | [8 empty] | 265.4035 | 327.2127 |  |  |  | 403.4165 | 693.8333 | 403.4165 | 290.4168
№ п/п | Нi | Riф | Riн = a * Hi + b |  | r | Sт.н.м. | Погрешность определения прочности бетона по градуировочной зависимости (≤15%) | Параметр отбраковки результатов (≤ 2) | Параметры для расчета коэффициентов a и b |  |  |  | n | Riн | Параметры для расчета коэффициента корреляции, r |  |  |  | (Riн-Riф)^2 | ¦Riн-Riф¦
|  |  | a | b |  |  |  |  | Rфср-Riф | Hiср-Hi | (Hiср-Hi)^2 | (Riфср-Riф)* (Hiср-Hi) |  |  | Riн-Riнср | (Riн-Riнср)^2 | (Riф-Riфср)^2 | (Riн-Riнср)* (Riф-Riфср)
1 | 45 | 57.54673 | 1.232888 | -3.53599 | 0.7625165 | 3.478606 | 6.566% | 1.610638 | 4.564305 | -0.8423077 | 0.7094822 | -3.844549 | 26 | 51.94396 | -1.038471 | 1.078422 | 20.83288 | -4.739898 | 31.3911 | 5.602776
2 | 46.1 | 57.44786 | [5 empty] | 1.192352 | 4.465428 | 0.2576923 | 0.06640533 | 1.150706 |  | 53.30014 | 0.3177057 | 0.1009369 | 19.94005 | 1.418692 | 17.2036 | 4.147722
3 | 46.1 | 57.74449 | [5 empty] | 1.277625 | 4.76206 | 0.2576923 | 0.06640533 | 1.227146 |  | 53.30014 | 0.3177057 | 0.1009369 | 22.67722 | 1.512934 | 19.75229 | 4.444355
4 | 42.6 | 48.1 | [5 empty] | 0.2544203 | -4.882429 | -3.242308 | 10.51256 | 15.83034 |  | 48.98503 | -3.997401 | 15.97922 | 23.83812 | 19.51703 | 0.7832745 | 0.8850279
5 | 42.1 | 47.9 | [5 empty] | 0.1347045 | -5.082429 | -3.742308 | 14.00487 | 19.02001 |  | 48.36858 | -4.613845 | 21.28757 | 25.83109 | 23.44954 | 0.219571 | 0.4685841
6 | 52 | 59.0299 | [5 empty] | 0.4439349 | 6.047469 | 6.157692 | 37.91717 | 37.23845 |  | 60.57417 | 7.591743 | 57.63457 | 36.57188 | 45.91083 | 2.384785 | 1.544275
7 | 44.5 | 55.27255 | [5 empty] | 1.134085 | 2.290122 | -1.342308 | 1.80179 | -3.074048 |  | 51.32751 | -1.654915 | 2.738743 | 5.244657 | -3.789956 | 15.56331 | 3.945036
8 | 47.2 | 55.17367 | [5 empty] | 0.1487268 | 2.191244 | 1.357692 | 1.843328 | 2.975035 |  | 54.65631 | 1.673882 | 2.801882 | 4.801551 | 3.667885 | 0.2676633 | 0.5173619
9 | 48.7 | 54.08602 | [5 empty] | 0.6955725 | 1.103591 | 2.857692 | 8.166405 | 3.153724 |  | 56.50564 | 3.523214 | 12.41304 | 1.217913 | 3.888187 | 5.854574 | 2.419623
10 | 39.5 | 43.4 | [5 empty] | 0.506834 | -9.582429 | -6.342308 | 40.22487 | 60.77472 |  | 45.16308 | -7.819353 | 61.14229 | 91.82295 | 74.9284 | 3.108437 | 1.763076
11 | 47.6 | 54.58041 | [5 empty] | 0.1635881 | 1.597979 | 1.757692 | 3.089482 | 2.808755 |  | 55.14947 | 2.167037 | 4.696051 | 2.553536 | 3.46288 | 0.3238276 | 0.5690585
12 | 49.6 | 55.56918 | [5 empty] | 0.5881834 | 2.586754 | 3.757692 | 14.12025 | 9.720227 |  | 57.61524 | 4.632813 | 21.46295 | 6.691298 | 11.98395 | 4.186355 | 2.046058
13 | 46.3 | 56.3602 | [5 empty] | 0.8087985 | 3.377775 | 0.4576923 | 0.2094822 | 1.545982 |  | 53.54671 | 0.5642832 | 0.3184156 | 11.40936 | 1.906022 | 7.915734 | 2.813491
14 | 47.3 | 52.70173 | [5 empty] | 0.5973271 | -0.2806947 | 1.457692 | 2.124867 | -0.4091665 |  | 54.7796 | 1.797171 | 3.229824 | 0.07878949 | -0.5044563 | 4.317526 | 2.077866
15 | 47.1 | 53.49276 | [5 empty] | 0.2990473 | 0.5103257 | 1.257692 | 1.58179 | 0.6418328 |  | 54.53302 | 1.550593 | 2.40434 | 0.2604324 | 0.7913077 | 1.082157 | 1.040268
16 | 47.2 | 49.3399 | [5 empty] | 1.528317 | -3.642531 | 1.357692 | 1.843328 | -4.945437 |  | 54.65631 | 1.673882 | 2.801882 | 13.26803 | -6.097168 | 28.26425 | 5.316414
17 | 40.5 | 42.4 | [5 empty] | 1.148726 | -10.58243 | -5.342308 | 28.54025 | 56.53459 |  | 46.39596 | -6.586466 | 43.38153 | 111.9878 | 69.70081 | 15.96773 | 3.995964
18 | 43.9 | 49.24102 | [5 empty] | 0.3871555 | -3.741409 | -1.942308 | 3.772559 | 7.266967 |  | 50.58778 | -2.394647 | 5.734336 | 13.99814 | 8.959355 | 1.813767 | 1.346762
20 | 48.6 | 51.31745 | [5 empty] | 1.456016 | -1.66498 | 2.757692 | 7.604867 | -4.591504 |  | 56.38235 | 3.399925 | 11.55949 | 2.77216 | -5.660808 | 25.65327 | 5.064905
22 | 39 | 42.3 | [5 empty] | 0.6458426 | -10.68243 | -6.842308 | 46.81717 | 73.09247 |  | 44.54663 | -8.435797 | 71.16268 | 114.1143 | 90.11481 | 5.047356 | 2.246632
24 | 43.6 | 47.3 | [5 empty] | 0.8388175 | -5.682429 | -2.242308 | 5.027944 | 12.74176 |  | 50.21792 | -2.764514 | 7.642536 | 32.29 | 15.70915 | 8.514232 | 2.917916
26 | 49.8 | 53.59163 | [5 empty] | 1.227557 | 0.6092033 | 3.957692 | 15.66333 | 2.411039 |  | 57.86182 | 4.87939 | 23.80845 | 0.3711287 | 2.972541 | 18.2345 | 4.270187
27 | 46.7 | 58.83214 | [5 empty] | 1.377642 | 5.849714 | 0.8576923 | 0.7356361 | 5.017254 |  | 54.03987 | 1.057438 | 1.118176 | 34.21915 | 6.185711 | 22.9659 | 4.792275
28 | 44.3 | 55.37143 | [5 empty] | 1.233394 | 2.388999 | -1.542308 | 2.378713 | -3.684572 |  | 51.08094 | -1.901492 | 3.615673 | 5.707317 | -4.542663 | 18.40832 | 4.290491
30 | 49.8 | 60.21643 | [5 empty] | 0.6768828 | 7.233999 | 3.957692 | 15.66333 | 28.62994 |  | 57.86182 | 4.87939 | 23.80845 | 52.33074 | 35.29751 | 5.544183 | 2.354609
31 | 46.8 | 59.22765 | [5 empty] | 1.455898 | 6.245224 | 0.9576923 | 0.9171746 | 5.981003 |  | 54.16316 | 1.180727 | 1.394117 | 39.00282 | 7.373905 | 25.64913 | 5.064497
| 47 | 53.295
В30
[15 empty] | Hi | Rф | Мпа | В | проверка
[12 empty] | 1 | 582 |  | 45 | 57.54673 |  |  | 37.6
[12 empty] | 2 | 581 | 45.73333 | 46.1 | 57.44786 | 57.64561 | 46.11649 | 37.6 | 52.84808 | -4.797536 | 42.27846
[12 empty] | 3 | 584 |  | 46.1 | 57.74449 |  |  | 34.8
[12 empty] | 4 | 588 |  | 52.6 | 58.14 |  |  | 36.2
[12 empty] | 5 | 586 | 52.56667 | 53.1 | 57.94224 | 58.58495 | 46.86796 | 36.2 | 61.27281 | 2.68786 | 49.01825
[12 empty] | 6 | 597 |  | 52 | 59.0299 |  |  | 38
[12 empty] | 7 | 559 |  | 44.5 | 55.27255 |  |  | 27.6
[12 empty] | 8 | 558 | 46.8 | 47.2 | 55.17367 | 55.22311 | 44.17849 | 38 | 54.16316 | -1.059956 | 43.33053
[12 empty] | 9 | 547 |  | 48.7 | 54.08602 |  |  | 24.7
[12 empty] | 10 | 556 |  | 49.1 | 54.97592 |  |  | 34.5
[12 empty] | 11 | 552 | 48.76667 | 47.6 | 54.58041 | 55.27255 | 44.21804 | 37.4 | 56.58784 | 1.315285 | 45.27027
[12 empty] | 12 | 562 |  | 49.6 | 55.56918 |  |  | 36.6
[12 empty] | 13 | 570 |  | 46.3 | 56.3602
n | - общее число еденичных значений прочности бетона | [10 empty] | 14 | 533 | 46.9 | 47.3 | 52.70173 | 54.92648 | 43.94118 |  | 54.28645 | -0.6400344 | 43.42916
Hi | - показание прибора косвенного метода неразрушающего контроля на участке конструкции, ед прибора (заносится втаблицу) | [10 empty] | 15 | 541 |  | 47.1 | 53.49276
Riф | - значение прочности бетона на участке конструкции, полученное методом сжатия образцов-кубов, МПа (заносится втаблицу) | [10 empty] | 16 | 499 |  | 47.2 | 49.3399
Riн | - единичное значение прочности бетона на участке, полученное косвенным методом неразрушающего контроля, МПа | [10 empty] | 17 | 506 | 45.7 | 46 | 50.03204 | 49.68597 | 39.74878 |  | 52.80698 | 3.121011 | 42.24558
r | - коэффициент корреляции градуировочной зависимости | [10 empty] | 18 | 498 |  | 43.9 | 49.24102
Sтнм | - среднеквадратическая ошибка построенной градуировочной зависимости | [10 empty] | 19 | 475 |  | 49.1 | 46.96684
[12 empty] | 20 | 417 | 49.83333 | 51.8 | 41.23194 | 49.14214 | 39.31371 |  | 57.90292 | 8.760773 | 46.32233
[12 empty] | 21 | 519 |  | 48.6 | 51.31745
[12 empty] | 22 | 507 |  | 50.2 | 50.13092
[12 empty] | 23 | 478 | 50.96667 | 51.3 | 47.26347 | 48.69719 | 38.95776 |  | 59.30019 | 10.60299 | 47.44015
[12 empty] | 24 | 476 |  | 51.4 | 47.06571
[12 empty] | 25 | 579 |  | 53.6 | 57.2501
[12 empty] | 26 | 588 | 49 | 43.6 | 58.14 | 57.69505 | 46.15604 |  | 56.87551 | -0.8195415 | 45.50041
[12 empty] | 27 | 542 |  | 49.8 | 53.59163
[12 empty] | 28 | 595 |  | 46.7 | 58.83214
[12 empty] | 29 | 560 | 45 | 44.3 | 55.37143 | 59.37597 | 47.50078 |  | 51.94396 | -7.432011 | 41.55517
[12 empty] | 30 | 606 |  | 44 | 59.9198
[12 empty] | 31 | 609 |  | 49.8 | 60.21643
[12 empty] | 32 | 599 | 47.86667 | 46.8 | 59.22765 | 59.72204 | 47.77763 |  | 55.47824 | -4.243804 | 44.38259
[12 empty] | 33 | 539 |  | 47 | 53.295
[13 empty] | 420 |  | 46.5 | 41.52857
[13 empty] | 424 |  | 47 | 41.92408 | 41.72633 | 33.38106
[13 empty] | 416 |  | 47.6 | 41.13306

## Протокол
[25 empty] | 4 | 5 | 1 | 3 |  |  | 1 | 1 |  |  | 4 | 4 | 5 | 3 |  | 4 | 5 | 3 | 4 | 6 | 30 |  |  | 9 |  | 4 | 12 | 31 | 21 | 12 | 4 | 4 | 11 | 25 | 4 | 10 | 2
[48 empty] | В5 | 5 | 2017 | 01 | 01
1 | 2 | [46 empty] | В7.5 | 7.5 | 2018 | 02 | 02
[48 empty] | В60 | 60 | 2019 | 03 | 03
[48 empty] | В12.5 | 12.5 | 2020 | 04 | 04
[6 empty] | Испытательная строительная лаборатория Филиала AО "НИКИМТ" в Народной Республике Бангладеш | [41 empty] | В15 | 15 | 2021 | 05 | 05
[6 empty] | The testing construction laboratory of the People's Republic of Bangladesh Branch office JSC "NIKIMT" | [41 empty] | В20 | 20 | 2022 | 06 | 06
[6 empty] | Народная Республика Бангладеш, почтовый код 6622,Пабна,Ишварди,ПО Пакши, Площадка строительства АЭС "Руппур"/ People's Republic of Bangladesh, postal code 6622, Pabna, Ishwardi, Pakshi, Ruppur NPP construction Site" | [41 empty] | В22.5 | 22.2 | 2023 | 07 | 07
[48 empty] | В25 | 25 | 5 | 08 | 08
[7 empty] | Свидетельство аккредитации № RU. MCC.АЛ.1057 от 24 августа 2020 г./Certificate of accreditation no. RU. MCC.SCARLET.1057 of 24 August 2020 | [40 empty] | В30 | 30 |  | 09 | 09
[48 empty] | В35 | 35 |  | 10 | 10
[20 empty] | Данные построенной градуировочной зависимости | [13 empty] | а1 | 0.0097 | [7 empty] | В30 |  |  |  |  | В40 | 40 |  | 11 | 11
|  |  |  | Акт на 1л 1 экз /Act on 1 page 1 copies | [8 empty] | № 39-777-32-2/ 580-35 | [6 empty] | от 21.01.2021 | [13 empty] | а0 | -2.99 | [12 empty] | В45 | 45 |  | 12 | 12
[20 empty] | а (а1) | в (а0) | Sтнм | Rm рм | Sт рм | SТ | r | [7 empty] | r | 0.86 | [12 empty] | В50 | 50 |  | 15 | 13
|  | Вид испытаний: /Type of test: |  |  |  |  | Испытаний и оценки прочности бетона/Testing and evaluation of concrete strength | [12 empty] | 0.0097 | -2.99 | 2.19 | 41.9 | 0.838 | 2.344855 | 0.86 | [7 empty] | St | 2.19 | [12 empty] | В55 | 55 |  |  | 14
[34 empty] | Rср | 41.9 | [16 empty] | 15
|  | Поставщик бетона:/Supplier of concrete: |  |  |  |  | Филиал ООО трест "РосСЭМ"/Branch of trest Rossem LLC"; проектный класс прочности бетона/design strength class of concrete В30 (Вн) | [44 empty] | 16
|  | Проектный класс прочности бетона:/Вesign strength class of concrete: | [49 empty] | 17
|  | Объект строительства, конструкция:/ The object of construction, design: |  |  |  |  | RPR.0120.10UKC.0.KZ.LC0036. Вспомогательное реакторное здание(10UKC). Бетонирование контурных стен в осях (1-0,900)-(1-0,400)/(C-12,600)-(C+5,600) с отм. +4,750 до отм. +7,950./ Reactor auxiliary building(10UKC). Concreting boundary walls in the axes (1-0,900)-(1-0,400)/(C-12,600)-(C+5,600) at elev. +4,750 to elev.+7,950. | [44 empty] | 18
[7 empty] | - | [44 empty] | 19
[7 empty] | 0 | [44 empty] | 20
[7 empty] | - | [34 empty] | Макс. откл,% | Smнм МПа | Sm | Vm, % | n | Кт |  |  |  |  | 21
[7 empty] | - | [44 empty] | 22
|  | НТД /Reference document |  |  |  |  | ГОСТ 18105-2018 "Бетоны. Правила контроля и оценки прочности" ГОСТ 22690-2015 Бетоны. Определение прочности механическими методами неразрушающего контроля. ГОСТ 17624-2012 Бетоны. Ультразвуковой метод определения прочности (с Поправкой)/GOST 18105-2018 " Concrete. Rules for strength control and evaluation " GOST 22690-2015 Concrete. Determination of strength by mechanical methods of non-destructive testing. GOST 17624-2012 Concrete. Ultrasonic method for determining strength (Corrected) | [23 empty] | Филиал ООО трест "РосСЭМ"/Branch of trest Rossem LLC" | [11 empty] | 1.360339 | 2.10453 | 5.102041 | 20 | 1.07 |  |  |  |  | 23
[31 empty] | Филиал в НРБ RoinWorld S.L./Branch in NRB RoinWorld S.L. | [11 empty] | #NUM! | #NUM! | #NUM! | 0 | #NUM! |  |  |  |  | 24
[31 empty] | Оргэнергострой | [11 empty] | #NUM! | #NUM! | #NUM! | 0 | #NUM! |  |  |  |  | 25
[43 empty] | #NUM! | #NUM! | #NUM! | 0 | #NUM! |  |  |  |  | 26
|  | Оборудование и приборы:/ Equipment and devices: |  |  |  |  | Прибор ультразвуковой УКС-МГ4С, заводской номер № 928, Сертификат № 4020/V от 15.12.2020 до 14.12.2021г. / Ultrasonic device UKS-MG4C, factory number № 928, Certificate № 4020/V from 15.12.2020y. to 14.12.2021y. | [35 empty] | #REF! | #REF! | #REF! | 0 | #REF! |  |  |  |  | 27
[46 empty] | 1 | 1.07 |  |  |  |  | 28
[35 empty] | Испытания провел | [10 empty] | 2 | 1.07 |  |  |  |  | 29
[18 empty] | Коэффициент вариации прочности бетона конструкций, Vm:/Coefficient of variation in the strength of concrete structures, Vm: | 5,1% (п. 5.4 ГОСТ 18105-2018) | [15 empty] | Козлов Е.Ю./Kozlov E.Yu. | [10 empty] | 3 | 1.07 |  |  |  |  | 30
|  |  | Среднеквадратическое отклонение Sm = 2,1 МПа (п. 5,3 ГОСТ 18105-2018) | [7 empty] | Коэффициент КТ= | [5 empty] | 1.07 | (п. 8.4 ГОСТ 18105-2018) | [16 empty] | Г.Р.Купутдинова/G.R. Kuputdinova | [10 empty] | 4 | 1.07 |  |  |  |  | 31
|  | The object of construction, design: |  |  |  |  | АЭС Руппур НРБ / Ruppur nuclear Power plant People's Republic of Bangladesh | [27 empty] | Стаценко И.О./Statsenko I.O. | [10 empty] | 5 | 1.07 |  |  |  |  | 4
[35 empty] | Ласунов А.П/Lasunov A.P. |  |  |  |  | 4 | [5 empty] | 6 | 1.07
|  | № | Дата последнего бетонирования/Date of concreting | Дата испытания/Test date | Возраст сут/Age day | Среднее показания прибора (Hi); приведенное значение прочности с учетом ур-ния градуировочной зависимости (Ri); среднее значение прочности (Rm); фактический класс бетона (Вф)/The average reading of the device (Hi); the given strength value taking into account the degree of calibration dependence (Ri); the average strength value (Rm); the actual concrete class (Bf) | [28 empty] | К.С.Котенко/K.S. Kotenko |  |  |  |  | Держакова В.В./Derzhakova V.V. | [5 empty] | 7 | 1.08
[35 empty] | Т.В.Храброва/T. V. Khrabrova |  |  |  |  | В. Г. Петров/V. G. Petrov | [5 empty] | 8 | 1.09
[29 empty] | Дата бетонирования | [5 empty] | Н.И.Тенякова/N. I. Tenyakova |  |  |  |  | С.Е.Трембовецкий/S.E. Trembovetsky | [5 empty] | 9 | 1.11
|  | 1 | 31.12.2020 | 04.02.2021 | 35 | № участка | 1 | 2 | 3 | 4 | 5 | 6 | 7 | 8 | 9 | 10 | 11 | 12 | 13 | 14 | 15 | 16 | 17 | 18 | 19 | 20 |  |  | 31 |  | 12 |  | 2020 | [6 empty] | Е.М.Пикула/E.M. Pikula | [5 empty] | 10 | 1.14
[6 empty] | Hi, (МПа) | 4764 | 4449 | 4746 | 4637 | 4654 | 4636 | 4450 | 4690 | 4600 | 4432 | 4745 | 4230 | 4689 | 4448 | 4481 | 4549 | 4532 | 4618 | 4464 | 4400 |  |  | 31.12.2020 | [10 empty] | Е.А.Борисов/E.A. Borisov | [5 empty] | 11 | 1.18
[6 empty] | Ri, (МПа) | 43.2208 | 40.1653 | 43.0462 | 41.9889 | 42.1538 | 41.9792 | 40.175 | 42.503 | 41.63 | 40.0004 | 43.0365 | 38.041 | 42.4933 | 40.1556 | 40.4757 | 41.1353 | 40.9704 | 41.8046 | 40.3108 | 39.69 |  |  | Дата испытания | [16 empty] | 12 | 1.23
|  | № | Дата последнего бетонирования/Date of concreting | Дата испытания/Test date | Возраст сут/Age day | Среднее показания прибора (Hi); приведенное значение прочности с учетом ур-ния градуировочной зависимости (Ri); среднее значение прочности (Rm); фактический класс бетона (Вф)/The average reading of the device (Hi); the given strength value taking into account the degree of calibration dependence (Ri); the average strength value (Rm); the actual concrete class (Bf) | [39 empty] | 13 | 1.28
[36 empty] | Начальник строительной лаборатории/Head of construction laboratory | [9 empty] | 14 | 1.33
и.о.Начальника строительной лаборатории/Acting Head of the Construction Laboratory
|  | 2 | 21.12.2020 | #REF! | 438 | № участка | 21 | 22 | 23 | 24 | 25 | 26 | 27 | 28 | 29 | 30 | 31 | 32 | 33 | 34 | 35 | 36 | 37 | 38 | 39 | 40 | [19 empty] | 15 | 1.38
[6 empty] | Hi, (МПа) | - | - | - | - | - | - | - | - | - | - | - | - | - | - | - | - | - | - | - | -
[6 empty] | Ri, (МПа) | - | - | - | - | - | - | - | - | - | - | - | - | - | - | - | - | - | - | - | -
продолжение №39-777-32-2/ 580
|  | № | Дата последнего бетонирования/Date of concreting | Дата испытания/Test date | Возраст сут/Age day | Среднее показания прибора (Hi); приведенное значение прочности с учетом ур-ния градуировочной зависимости (Ri); среднее значение прочности (Rm); фактический класс бетона (Вф)/The average reading of the device (Hi); the given strength value taking into account the degree of calibration dependence (Ri); the average strength value (Rm); the actual concrete class (Bf)
|  | 3 | 25.11.2020 | #REF! | 464 | № участка | 41 | 42 | 43 | 44 | 45 | 46 | 47 | 48 | 49 | 50 | 51 | 52 | 53 | 54 | 55 | 56 | 57 | 58 | 59 | 60
[6 empty] | Hi, (МПа) | - | - | - | - | - | - | - | - | - | - | - | - | - | - | - | - | - | - | - | -
[6 empty] | Ri, (МПа) | - | - | - | - | - | - | - | - | - | - | - | - | - | - | - | - | - | - | - | -
|  | № | Дата последнего бетонирования/Date of concreting | Дата испытания/Test date | Возраст, сут/Age, day | Среднее показания прибора (Hi); приведенное значение прочности с учетом ур-ния градуировочной зависимости (Ri); среднее значение прочности (Rm); фактический класс бетона (Вф)/The average reading of the device (Hi); the given strength value taking into account the degree of calibration dependence (Ri); the average strength value (Rm); the actual concrete class (Bf)
|  | 4 | 02.10.2020 | #REF! | 518 | № участка | 61 | 62 | 63 | 64 | 65 | 66 | 67 | 68 | 69 | 70 | 71 | 72 | 73 | 74 | 75 | 76 | 77 | 78 | 79 | 80
[6 empty] | Hi, (МПа) | - | - | - | - | - | - | - | - | - | - | - | - | - | - | - | - | - | - | - | -
[6 empty] | Ri, (МПа) | - | - | - | - | - | - | - | - | - | - | - | - | - | - | - | - | - | - | - | -
|  | № | Дата последнего бетонирования/Date of concreting | Дата испытания/Test date | Возраст, сут/Age, day | Среднее показания прибора (Hi); приведенное значение прочности с учетом ур-ния градуировочной зависимости (Ri); среднее значение прочности (Rm); фактический класс бетона (Вф)/The average reading of the device (Hi); the given strength value taking into account the degree of calibration dependence (Ri); the average strength value (Rm); the actual concrete class (Bf)
|  | 5 | 30.06.2020 | #REF! | 612 | № участка | 81 | 82 | 83 | 84 | 85 | 86 | 87 | 88 | 89 | 90 | 91 | 92 | 93 | 94 | 95 | 96 | 97 | 98 | 99 | 100
[6 empty] | Hi, (МПа) | - | - | - | - | - | - | - | - | - | - | - | - | - | - | - | - | - | - | - | -
[6 empty] | Ri, (МПа) | - | - | - | - | - | - | - | - | - | - | - | - | - | - | - | - | - | - | - | -
Rm=41,2 МПа (п. 5.1 ГОСТ 18105-2018)
[6 empty] | Фактический класс бетона Вф/Actual class of concrete Bf>Вн и равен 38,6 (п. 8.4.1 ГОСТ 18105-2018) | [22 empty] | 04 |  | 02 |  | 2021
Расчет произведен в соответствие с ГОСТ 18105-2018 схема В.
[5 empty] | Должность /position | [7 empty] | Ф.И.О./initial | [5 empty] | Подпись/signature |  |  |  | Дата/date | [5 empty] | 04.02.2021
[5 empty] | Начальник строительной лаборатории/Head of construction laboratory | [7 empty] | Т.В.Храброва/T. V. Khrabrova | [9 empty] | 04.02.2021
[5 empty] | Испытание провел главный специалист СЛ/The test was conducted by a Chief specialist of the CL | [7 empty] | Ласунов А.П/Lasunov A.P. | [9 empty] | 04.02.2021 | [18 empty] | Abu Saeem Sajal
[5 empty] | Представитель АСЭ/The representative of ASE | [7 empty] | В. Г. Петров/V. G. Petrov | [9 empty] | 04.02.2021 | [18 empty] | Salma Alam
[5 empty] | Представитель BAEC: инженер NPCBL/Representative BAEC: the engineer NPCBL | [7 empty] | Md. Rezaul Karim | [9 empty] | 04.02.2021 | [18 empty] | Jakia Begum
[24 empty] | М.П. | [17 empty] | Md. Rezaul Karim
дата испытания
Выбраковка более 10%
[7 empty] | 1 | 4764 |  | 21 |  |  | 41 |  |  | 61 |  |  | 81 | [5 empty] | Средн | 1 | 2 | 3 | 4 | 5 | 6 | 7 | 8 | 9 | 10 | 11 | 12 | 13 | 14 | 15 | 16 | 17 | 18 | 19 | 20
| 580 | [5 empty] | 2 | 4449 |  | 22 |  |  | 42 |  |  | 62 |  |  | 82 | [5 empty] | 4560.7 | 4764 | 4449 | 4746 | 4637 | 4654 | 4636 | 4450 | 4690 | 4600 | 4432 | 4745 | 4230 | 4689 | 4448 | 4481 | 4549 | 4532 | 4618 | 4464 | 4400
[7 empty] | 3 | 4746 |  | 23 |  |  | 43 |  |  | 63 |  |  | 83 | [6 empty] | -4.457649 | 2.449185 | -4.062973 | -1.672989 | -2.045739 | -1.651062 | 2.427259 | -2.835091 | -0.8617098 | 2.821935 | -4.041046 | 7.25108 | -2.813165 | 2.471112 | 1.747539 | 0.2565396 | 0.6292894 | -1.256386 | 2.120289 | 3.523582
[7 empty] | 4 | 4637 |  | 24 |  |  | 44 |  |  | 64 |  |  | 84
|  |  | Класс бетона |  |  |  | 5 | 4654 |  | 25 |  |  | 45 |  |  | 65 |  |  | 85 | [6 empty] | 21 | 22 | 23 | 24 | 25 | 26 | 27 | 28 | 29 | 30 | 31 | 32 | 33 | 34 | 35 | 36 | 37 | 38 | 39 | 40
[7 empty] | 6 | 4636 |  | 26 |  |  | 46 |  |  | 66 |  |  | 86 | [6 empty] | - | - | - | - | - | - | - | - | - | - | - | - | - | - | - | - | - | - | - | -
Поставщик бетона | [6 empty] | 7 | 4450 |  | 27 |  |  | 47 |  |  | 67 |  |  | 87 | [6 empty] | #VALUE! | #VALUE! | #VALUE! | #VALUE! | #VALUE! | #VALUE! | #VALUE! | #VALUE! | #VALUE! | #VALUE! | #VALUE! | #VALUE! | #VALUE! | #VALUE! | #VALUE! | #VALUE! | #VALUE! | #VALUE! | #VALUE! | #VALUE!
[7 empty] | 8 | 4690 |  | 28 |  |  | 48 |  |  | 68 |  |  | 88
[7 empty] | 9 | 4600 |  | 29 |  |  | 49 |  |  | 69 |  |  | 89 | [6 empty] | 41 | 42 | 43 | 44 | 45 | 46 | 47 | 48 | 49 | 50 | 51 | 52 | 53 | 54 | 55 | 56 | 57 | 58 | 59 | 60
[7 empty] | 10 | 4432 |  | 30 |  |  | 50 |  |  | 70 |  |  | 90 | [6 empty] | - | - | - | - | - | - | - | - | - | - | - | - | - | - | - | - | - | - | - | -
[7 empty] | 11 | 4745 |  | 31 |  |  | 51 |  |  | 71 |  |  | 91 | [6 empty] | #VALUE! | #VALUE! | #VALUE! | #VALUE! | #VALUE! | #VALUE! | #VALUE! | #VALUE! | #VALUE! | #VALUE! | #VALUE! | #VALUE! | #VALUE! | #VALUE! | #VALUE! | #VALUE! | #VALUE! | #VALUE! | #VALUE! | #VALUE!
[7 empty] | 12 | 4230 |  | 32 |  |  | 52 |  |  | 72 |  |  | 92 | [6 empty] | 61 | 62 | 63 | 64 | 65 | 66 | 67 | 68 | 69 | 70 | 71 | 72 | 73 | 74 | 75 | 76 | 77 | 78 | 79 | 80
[7 empty] | 13 | 4689 |  | 33 |  |  | 53 |  |  | 73 |  |  | 93 | [6 empty] | - | - | - | - | - | - | - | - | - | - | - | - | - | - | - | - | - | - | - | -
[7 empty] | 14 | 4448 |  | 34 |  |  | 54 |  |  | 74 |  |  | 94 | [6 empty] | #VALUE! | #VALUE! | #VALUE! | #VALUE! | #VALUE! | #VALUE! | #VALUE! | #VALUE! | #VALUE! | #VALUE! | #VALUE! | #VALUE! | #VALUE! | #VALUE! | #VALUE! | #VALUE! | #VALUE! | #VALUE! | #VALUE! | #VALUE!
[7 empty] | 15 | 4481 |  | 35 |  |  | 55 |  |  | 75 |  |  | 95 | [6 empty] | 81 | 82 | 83 | 84 | 85 | 86 | 87 | 88 | 89 | 90 | 91 | 92 | 93 | 94 | 95 | 96 | 97 | 98 | 99 | 100
[7 empty] | 16 | 4549 |  | 36 |  |  | 56 |  |  | 76 |  |  | 96 | [6 empty] | - | - | - | - | - | - | - | - | - | - | - | - | - | - | - | - | - | - | - | -
[7 empty] | 17 | 4532 |  | 37 |  |  | 57 |  |  | 77 |  |  | 97 |  |  |  | Объект |  |  | #VALUE! | #VALUE! | #VALUE! | #VALUE! | #VALUE! | #VALUE! | #VALUE! | #VALUE! | #VALUE! | #VALUE! | #VALUE! | #VALUE! | #VALUE! | #VALUE! | #VALUE! | #VALUE! | #VALUE! | #VALUE! | #VALUE! | #VALUE!
[7 empty] | 18 | 4618 |  | 38 |  |  | 58 |  |  | 78 |  |  | 98 |  |  | 543 | RPR.0120.10UKC.0.KZ.LC0036. Вспомогательное реакторное здание(10UKC). Бетонирование контурных стен в осях (1-0,900)-(1-0,400)/(C-12,600)-(C+5,600) с отм. +4,750 до отм. +7,950./ Reactor auxiliary building(10UKC). Concreting boundary walls in the axes (1-0,900)-(1-0,400)/(C-12,600)-(C+5,600) at elev. +4,750 to elev.+7,950.
[7 empty] | 19 | 4464 |  | 39 |  |  | 59 |  |  | 79 |  |  | 99 |  |  | B36,5
[7 empty] | 20 | 4400 |  | 40 |  |  | 60 |  |  | 80 |  |  | 100
[8 empty] | 21 | 21 | 21 | 21 | 21 | 21 | 21 | 21 | 21 | 21 | 21 | 21 | 21 | 21 | 21 | 21 | 21 | 21 | 21 | 21
[8 empty] | 41 | 42 | 43 | 44 | 45 | 46 | 47 | 48 | 49 | 50 | 51 | 52 | 53 | 54 | 55 | 56 | 57 | 58 | 59 | 60
[8 empty] | 61 | 62 | 63 | 64 | 65 | 66 | 67 | 68 | 69 | 70 | 71 | 72 | 73 | 74 | 75 | 76 | 77 | 78 | 79 | 80
Note on Y14: Среднеквадратическая ошибка испытательного ПРЕССА или 0,02*Rср (ср. прочностьбетона при испытании на прессе)
Note on Z14: Среднеквадратическая общая ошибка градуировочной зависимости
Note on AA14: Коэффициент корреляции градуировочной зависимости
Note on AQ22: Условие выбора формулы. Отклонение единичного значения прочности бетона Ri от Rm ≤ 5% или > 5%
Note on AR22: Среднеквадратическое отклонение прочности бетона в конструкции по результатам неразрушающего контроля. √ ∑(Ri-Rm)^2 / √(n-1)
Note on AS22: Среднеквадратическое отклонение прочности бетона конструкции с учетом среднеквадратического отклонения прочности бетона в конструкции и среднеквадратичесой ошибки построенной градуировочной зависимости к конкретному прибору Sm = (Smнм + Sт/(n-1))*1/(0,7* r+0,3)
Note on AT22: Коэффициент вариации прочности бетона в конструкции Vm = Sm*100/Rm
Note on AU22: Условие выбора формулы. Общее число единичных значений (участков) прочности бетона в конструкции: (∑ ni) ≥6 или <6. Принимаем сами - всегда не менее 6 (Королёва Г.П.)
Note on AV22: Коэффициент требуемой прочности, вычесленный с учетом tά и Vm (0-12)%